## Лист1
Футеровочная резина для барабанов с контактным слоем
Технические характеристики
ХАРАКТЕРИСТИКИ | 60 | 60 ECO
Основа: | NR - натуральный каучук | NR - натуральный каучук
Твердость: | 60±5 по Шору | 64±5 по Шору
Плотность: | 1.13±0.03 г/см3 | 1.21±0.03 г/см3
Истирание: | 140 при 10 Н | 200 при 10 Н
Усилие на разрыв: | 15 МПа | 15 МПа
Прочность к надрыву: | 60 Н/мм | 30 Н/мм
Удлинение: | 400% | 475%
Цвет: | черный | черный
MINI | Профиль: ромб 33 мм × 17 мм. Паз между блоками: 6 мм, глубина 3 мм.
MIDI | Профиль: ромб 46 мм × 27 мм. Паз между блоками: 6 мм, глубина 4 мм.
MAXI | Профиль: ромб 82 мм × 46 мм. Паз между блоками: 11 мм, глубина 8 мм.
Наименование |  | целый (заводской) рулон | поперечная резка | любой размер (вдоль и поперек)
MINI 60 ECO BL 8х2000х10000 мм |  | от 5720 руб. | от 6400 руб. | от 6970 руб.
MINI 60 ECO BL 10х2000х10000 мм |  | от 6475 руб. | от 7446 руб. | от 8095 руб.
MINI 60 ECO BL 12х2000х10000 мм |  | от 7525 руб. | от 9030 руб. | от 9783 руб.
MIDI 60 BL 12х2000х10000 мм |  | от 7690 руб. | от 9228 руб. | от 9999 руб.
MAXI 60 BL 15х2000х10000 мм |  | от 9520 руб. | от 11425 руб. | от 12378 руб.

## паспорт
Футеровочная резина для барабанов с контактным слоем
Технические характеристики
ХАРАКТЕРИСТИКИ | MINI DIAMOND 60 ECO
Основа: | NR - натуральный каучук
Твердость: | 64±5 по Шору
Плотность: | 1.21±0.03 г/см3
Истирание: | 200 при 10 Н
Усилие на разрыв: | 15 МПа
Прочность к надрыву: | 30 Н/мм
Удлинение: | 475%
Цвет: | черный
Толщина: | 8мм, 10мм,12мм,15мм
Профиль: ромб 33 мм × 17 мм. Паз между блоками: 6 мм, глубина 3 мм.